## Tu wklejamy
4
0.5
40
5
5
16.02.15
16.02.15
Stelaｿ | KN10-B001-100
40x40x1,5 | S235JR
Konsorcjum
1
1
500
1070
40x40x1,5
100
500
510
700
230
00:00:00.125 | 0.0 | 0.00
00:00:44.242 | 2.5 | 0.50
00:00:57.237 | 4.9 | 1.00
00:01:10.341 | 7.2 | 1.50
00:01:23.991 | 9.6 | 2.00
00:01:38.187 | 12.0 | 2.50
00:01:52.492 | 14.3 | 2.99
00:02:07.015 | 16.6 | 3.50
00:02:22.303 | 18.9 | 4.00
00:03:23.144 | 19.0 | 4.00 | < | 40
00:03:51.208 | 16.1 | 3.50
00:04:10.536 | 13.9 | 3.00
00:04:27.790 | 12.0 | 2.50
00:04:43.952 | 10.0 | 2.00
00:05:00.550 | 7.8 | 1.50
00:05:18.677 | 5.5 | 1.01
00:05:36.149 | 3.0 | 0.50
00:06:06.725 | 0.3 | 0.00
00:11:10.926 | 0.1 | 0.00
STOP

## Szablon
PROTOKÓŁ Z BADAŃ
PODTYNKOWYCH RAM MONTAŻOWYCH
Strona: 1
[5 empty] | Nr |  |  |  | Stron: 2
Powód badań: |  |  |  | Badania okresowe wytrzymałości na obciążenie statyczne ram montażowych
Inne: Badanie wytrzymałości na obciążenia statyczne prototypu ramy
Miejsce badań | [5 empty] | Data początku badań |  |  | Data zakończenia badań
|  | Laboratorium MERA METAL S.A |  |  |  | 16.02.15 |  |  | 16.02.15
Przedmiot badań | [6 empty] | Miska ustępowa
Stelaｿ | [6 empty] | Umywalka
Pisuar
Bidet
PRZEBIEG BADANIA | [7 empty] | WARUNKI TECHNICZNE DLA:
1. Badania przeprowadzono na zgodność z Warunkami technicznymi:
|  | ftSS 820200:2001 (E) | [7 empty] | ftSS 820200:2001 (E)
2. Materiał ramy: |  |  | 40x40x1,5
| Dostawca: |  | Konsorcjum
| Atest materiałowy |  | 1
| Świadectwo jakości |  | 1
3. Główne wymiary ramy [patrz rysunek 2]:
A= | 500 | mm | B= | 1070 | mm | C= | 40x40x1,5 | mm | D= | 100 | mm
4.Główne wymiary na stanowisku badawczym [po zamontowaniu ramy rys. 1]:
E= | 500 | mm | G= | 510 | mm | H= | 700 | mm | I= | 230 | mm
5. Przebieg badania:
5.1 Zamocować ramę jak na rysunku nr 1.
5.2 Ustawić miernik pomiaru odkształcenia na wartość max w odległości H i wyzerować.
5.3 Obciążać kolejnymi [co 0,5kN] wartościami [0÷4,0kN] półkę obciążenia, układając odważniki w odległości E.
Przy każdym obciążeniu odczytać z miernika pomiaru wartość odkształcenia. Wyniki zapisać w tabeli nr 1.
5.4 Przy obciążeniu ciężarem 4,0kN, odczekać 1h, a następnie zanotować wynik odkształcenia półki [tabela 1].
5.5 Zmniejszać obciążenie półki do wartości 0kN, kolejno o wartość 0,5kN, zapisać wartość odkształcenia [tabela 1].
5.6 Po 5min zapisać wartość wskazań miernika [odkształcenie trwałe] dla półki nieobciążonej.
Wyniki badania uznać za pozytywne, jeżeli spełniają wymagania określone w tabele nr 2.
Tabela nr 1: Przebieg badania
[5 empty] | Obciążenie |  | Odkształcenie |  | Wymagania wg
Działanie |  |  |  |  | statyczne |  | [mm] |  | ftSS 820200:2011 (E)
[5 empty] | [kN] |  |  |  | [mm]
Pomiar bez obciążenia |  |  |  |  | 0
Zwiększenie obciążenia o 0,5 kN |  |  |  |  | 0.5 |  | 2.5
Zwiększenie obciążenia o 0,5 kN |  |  |  |  | 1 |  | 4.9
Zwiększenie obciążenia o 0,5 kN |  |  |  |  | 1.5 |  | 7.2
Zwiększenie obciążenia o 0,5 kN |  |  |  |  | 2 |  | 9.6
Zwiększenie obciążenia o 0,5 kN |  |  |  |  | 2.5 |  | 12.0
Zwiększenie obciążenia o 0,5 kN |  |  |  |  | 3 |  | 14.3
Zwiększenie obciążenia o 0,5 kN |  |  |  |  | 3.5 |  | 16.6
Zwiększenie obciążenia o 0,5 kN |  |  |  |  | 4 |  | 18.9
Pomiar po 60min pod obciążeniem |  |  |  |  | 4 |  | 19.0 |  | ≤35,00
Zmniejszenie obciążenia o 0,5kN |  |  |  |  | 3.5 |  | 16.1
Zmniejszenie obciążenia o 0,5kN |  |  |  |  | 3 |  | 13.9
Zmniejszenie obciążenia o 0,5kN |  |  |  |  | 2.5 |  | 12.0
Zmniejszenie obciążenia o 0,5kN |  |  |  |  | 2 |  | 10.0
Zmniejszenie obciążenia o 0,5kN |  |  |  |  | 1.5 |  | 7.8
Zmniejszenie obciążenia o 0,5kN |  |  |  |  | 1 |  | 5.5
Zmniejszenie obciążenia o 0,5kN |  |  |  |  | 0.5 |  | 3.0
Zmniejszenie obciążenia o 0,5kN |  |  |  |  | 0 |  | 0.3
Pomiar 5min po zdjęciu obciążenia |  |  |  |  | 0 |  | 0.1 |  | Brak wymagań